## Hoja1
Captador |  | ECO 2000 | ECO 2500
Código |  | 2002201 | 2002203
Colocación |  | Vertical
Área útil | m2 | 1.88 | 2.39
Área absorbedor | m2 | 1.83 | 2.33
Alto | mm | 2056 | 2056
Ancho | mm | 957 | 1205
Fondo | mm | 70 | 70
Área bruta | m2 | 1.96 | 2.48
Peso en vacío | Kg | 24.8 | 31.7
Volumen de fluido | l | 1.09 | 1.34
Régimen de presiones | bar | Prueba: 20 bar Trabajo: 10 bar
Rango de caudales | l/h·m2 | 30.0 - 115.0
Temp. estancamiento | oC | 210.4 | 210.4
Potencia pico(G=1000 W/m2) | W | 1395 | 1748
Norma homologación |  | EN 12975-1/2:2006 ISO 9806:2013
Curva respecto |  | Área apertura | Área bruta
Rendimiento óptico | % | 73.60 | 69.90
Pérdidas K1 | W/m2·K | 3636 | 3454
Pérdidas K2 | W/m2·K2 | 0.020 | 0.019